## Table1
Column1.1 | Column1.2
ES-01 | (túnel de descarga-PT05)
ES-02 | (túnel de descarga-PT03)
ES-03 | (túnel de descarga-PT06)
ES-04 | (estaca 71-N)
ES-05 | (estaca 71-O)
ES-06 | (estaca 71-S)
ES-07 | (estaca 71-L)
ES-08 | (estaca 60-N)
ES-09 | (estaca 60-O)
ES-10 | (estaca 60-S)
ES-11 | (estaca 60-L)
ES-12 | (estaca 44-N)
ES-13 | (estaca 44-O)
ES-14 | (estaca 44-S)
ES-15 | (estaca 44-L)
ES-16 | (estaca 24-N)
ES-17 | (estaca 24-S)
ES-18 | (estaca 24-L)
ES-19 | (capitel estaca 71-N)
ES-20 | (capitel estaca 71-S)
ES-21 | (capitel estaca 60-N)
ES-22 | (fundo da laje-PLE 02)

## Table3
Column1.1 | Column1.2
EC-01 | (estaca 71-N)
EC-02 | (estaca 71-O)
EC-03 | (estaca 71-S)
EC-04 | (estaca 71-L)
EC-05 | (estaca 60-N)
EC-06 | (estaca 60-O)
EC-07 | (estaca 44-N)
EC-08 | (estaca 24-N)
EC-09 | (capitel estaca 60-N)
EC-10 | (capitel estaca 60-L)
EC-11 | (capitel estaca 71-N)
EC-12 | (laje-PLE02)
EC-13 | (Túnel de descarga-PT05)
EC-14 | (túnel de descarga-PT03)
EC-15 | (túnel de descarga-PT06)

## TABELA CARBONATACAO
| ES-01 | túnel de descarga-PT05
Column1 | ES-02 | túnel de descarga-PT03
ES-01 (túnel de descarga-PT05) | ES-03 | túnel de descarga-PT06
ES-02 (túnel de descarga-PT03) | ES-04 | estaca 71-N
ES-03 (túnel de descarga-PT06) | ES-05 | estaca 71-O
ES-04 (estaca 71-N) | ES-06 | estaca 71-S
ES-05 (estaca 71-O) | ES-07 | estaca 71-L
ES-06 (estaca 71-S) | ES-08 | estaca 60-N
ES-07 (estaca 71-L) | ES-09 | estaca 60-O
ES-08 (estaca 60-N) | ES-10 | estaca 60-S
ES-09 (estaca 60-O) | ES-11 | estaca 60-L
ES-10 (estaca 60-S) | ES-12 | estaca 44-N | 1 | EC-13 (Túnel de descarga-PT05) | 5.2 | 4.5 | 4.9 | 5 | 4.9 | 49
ES-11 (estaca 60-L) | ES-13 | estaca 44-O | 2 | EC-14 (túnel de descarga-PT03) | 5.5 | 5.8 | 6.1 | 6.3 | 5.925 | 59.25
ES-12 (estaca 44-N) | ES-14 | estaca 44-S | 3 | EC-15 (túnel de descarga-PT06) | 6.5 | 5.5 | 6.7 | 7 | 6.425 | 64.25
ES-13 (estaca 44-O) | ES-15 | estaca 44-L | 4 | EC-01 (estaca 71-N) | 5 | 4.8 | 5 | 5 | 4.95 | 49.5
ES-14 (estaca 44-S) | ES-16 | estaca 24-N | 5 | EC-02 (estaca 71-O) | 5 | 4.7 | 5.3 | 5.2 | 5.05 | 50.5
ES-15 (estaca 44-L) | ES-17 | estaca 24-S | 6 | EC-03 (estaca 71-S) | 5 | 5.8 | 5.5 | 5.7 | 5.5 | 55
ES-16 (estaca 24-N) | ES-18 | estaca 24-L | 7 | EC-04 (estaca 71-L) | 6 | 5.6 | 5.4 | 5.8 | 5.7 | 57
ES-17 (estaca 24-S) | ES-19 | capitel estaca 71-N | 8 | EC-05 (estaca 60-N) | 6.8 | 7 | 7.2 | 7 | 7 | 70
ES-18 (estaca 24-L) | ES-20 | capitel estaca 71-S | 9 | EC-06 (estaca 60-O) | 5.5 | 6 | 6.5 | 6.8 | 6.2 | 62
ES-19 (capitel estaca 71-N) | ES-21 | capitel estaca 60-N | 12 | EC-07 (estaca 44-N) | 6.4 | 6.3 | 6.7 | 6.5 | 6.475 | 64.75
ES-20 (capitel estaca 71-S) | ES-22 | fundo da laje-PLE 02 | 16 | EC-08 (estaca 24-N) | 7 | 6.5 | 6.2 | 6.6 | 6.575 | 65.75
ES-21 (capitel estaca 60-N) |  |  | 19 | EC-11 (capitel estaca 71-N) | 5.2 | 5.3 | 5 | 5 | 5.125 | 51.25
ES-22 (fundo da laje-PLE 02) |  |  | 21 | EC-09 (capitel estaca 60-N) | 4 | 4.2 | 4.7 | 4.2 | 4.275 | 42.75
|  |  | 22 | EC-10 (capitel estaca 60-L) | 4.5 | 4.3 | 4.4 | 4.4 | 4.4 | 44
|  |  |  | Column1 | 5 | 4.8 | 5 | 5 | 4.95 | 49.5
|  |  |  | EC-01 (estaca 71-N) | 5 | 4.7 | 5.3 | 5.2 | 5.05 | 50.5
|  |  |  | EC-02 (estaca 71-O) | 5 | 5.8 | 5.5 | 5.7 | 5.5 | 55
|  |  |  | EC-03 (estaca 71-S) | 6 | 5.6 | 5.4 | 5.8 | 5.7 | 57
|  |  |  | EC-04 (estaca 71-L) | 6.8 | 7 | 7.2 | 7 | 7 | 70
|  |  |  | EC-05 (estaca 60-N) | 5.5 | 6 | 6.5 | 6.8 | 6.2 | 62
|  |  |  | EC-06 (estaca 60-O) | 6.4 | 6.3 | 6.7 | 6.5 | 6.475 | 64.75
|  |  |  | EC-07 (estaca 44-N) | 7 | 6.5 | 6.2 | 6.6 | 6.575 | 65.75
|  |  |  | EC-08 (estaca 24-N) | 4 | 4.2 | 4.7 | 4.2 | 4.275 | 42.75
|  |  |  | EC-09 (capitel estaca 60-N) | 4.5 | 4.3 | 4.4 | 4.4 | 4.4 | 44
|  |  |  | EC-10 (capitel estaca 60-L) | 5.2 | 5.3 | 5 | 5 | 5.125 | 51.25
|  |  |  | EC-11 (capitel estaca 71-N) | 5.3 | 5.4 | 5.3 | 5.1 | 5.275 | 52.75
|  |  |  | EC-12 (laje-PLE02) | 5.2 | 4.5 | 4.9 | 5 | 4.9 | 49
|  |  |  | EC-13 (Túnel de descarga-PT05) | 5.5 | 5.8 | 6.1 | 6.3 | 5.925 | 59.25
|  |  |  | EC-14 (túnel de descarga-PT03) | 6.5 | 5.5 | 6.7 | 7 | 6.425 | 64.25
EC-15 (túnel de descarga-PT06)
|  |  | EC-09 | capitel estaca 60-N | 4 | 4.2 | 4.7 | 4.2 | 4.275 | 42.75
|  |  | EC-10 | capitel estaca 60-L | 4.5 | 4.3 | 4.4 | 4.4 | 4.4 | 44
|  |  | EC-13 | Túnel de descarga-PT05 | 5.2 | 4.5 | 4.9 | 5 | 4.9 | 49
|  |  | EC-01 | estaca 71-N | 5 | 4.8 | 5 | 5 | 4.95 | 49.5
|  |  | EC-02 | estaca 71-O | 5 | 4.7 | 5.3 | 5.2 | 5.05 | 50.5
|  |  | EC-11 | capitel estaca 71-N | 5.2 | 5.3 | 5 | 5 | 5.125 | 51.25
|  |  | EC-12 | laje-PLE02 | 5.3 | 5.4 | 5.3 | 5.1 | 5.275 | 52.75
|  |  | EC-03 | estaca 71-S | 5 | 5.8 | 5.5 | 5.7 | 5.5 | 55
|  |  | EC-04 | estaca 71-L | 6 | 5.6 | 5.4 | 5.8 | 5.7 | 57
|  |  | EC-14 | túnel de descarga-PT03 | 5.5 | 5.8 | 6.1 | 6.3 | 5.925 | 59.25
|  |  | EC-06 | estaca 60-O | 5.5 | 6 | 6.5 | 6.8 | 6.2 | 62
|  |  | EC-15 | túnel de descarga-PT06 | 6.5 | 5.5 | 6.7 | 7 | 6.425 | 64.25
|  |  | EC-07 | estaca 44-N | 6.4 | 6.3 | 6.7 | 6.5 | 6.475 | 64.75
|  |  | EC-08 | estaca 24-N | 7 | 6.5 | 6.2 | 6.6 | 6.575 | 65.75
|  |  | EC-05 | estaca 60-N | 6.8 | 7 | 7.2 | 7 | 7 | 70

## TABELA_ESCLEROMETRIA REV (2)
Área de Ensaio | Índices Esclerométricos | [15 empty] | 1ª avaliação |  |  | 2ª avaliação
| 1 | 2 | 3 | 4 | 5 | 6 | 7 | 8 | 9 | 10 | 11 | 12 | 13 | 14 | 15 | 16 | Média inicial | Limite inferior (0,9*média) | Limite superior (1,1*média) | Média Final | Limite inferior (0,9*média) | Limite superior (1,1*média) | Produndidade de carbonatação (mm) | Área de Ensaio | Índice esclerométrico R | Redução em R | Índice R corrigido
ES-01 (túnel de descarga-PT05) | 30 | 32 | 32 | 33 | 34 | 34 | 35 | 36 | 36 | 36 | 36 | 36 | 36 | 37 | 37 | 37 | 34.8125 | 31.33125 | 38.29375 | 35.13333 | 31.62 | 38.64667 | 49 | ES-01 (túnel de descarga-PT05) | 35.13333 | 60% | 21.08
ES-02 (túnel de descarga-PT03) | 30 | 30 | 30 | 30 | 30 | 30 | 31 | 31 | 31 | 31 | 32 | 32 | 32 | 32 | 32 | 32 | 31 | 27.9 | 34.1 | 31 | 27.9 | 34.1 | 59.3 | ES-02 (túnel de descarga-PT03) | 31 | 63% | 19.53
ES-03 (túnel de descarga-PT06) | 27 | 30 | 31 | 31 | 31 | 31 | 32 | 32 | 32 | 33 | 33 | 34 | 34 | 37 | 39 | 39 | 32.875 | 29.5875 | 36.1625 | 32 | 28.8 | 35.2 | 64.3 | ES-03 (túnel de descarga-PT06) | 32 | 63% | 20.16
ES-04 (estaca 71-N) | 33 | 33 | 34 | 34 | 36 | 36 | 37 | 37 | 37 | 37 | 38 | 38 | 39 | 39 | 40 | 48 | 37.25 | 33.525 | 40.975 | 37.07692 | 33.36923 | 40.78462 | 49.5 | ES-04 (estaca 71-N) | 37.07692 | 60% | 22.24615
ES-05 (estaca 71-O) | 31 | 34 | 34 | 35 | 35 | 36 | 36 | 36 | 36 | 38 | 38 | 38 | 38 | 39 | 44 | 48 | 37.25 | 33.525 | 40.975 | 36.38462 | 32.74615 | 40.02308 | 50.5 | ES-05 (estaca 71-O) | 36.38462 | 60% | 21.83077
ES-06 (estaca 71-S) | 35 | 35 | 36 | 36 | 37 | 38 | 38 | 38 | 41 | 41 | 42 | 42 | 44 | 45 | 53 | 58 | 41.1875 | 37.06875 | 45.30625 | 41 | 36.9 | 45.1 | 55 | ES-06 (estaca 71-S) | 41 | 60% | 24.6
ES-07 (estaca 71-L) | 31 | 35 | 36 | 36 | 37 | 37 | 38 | 38 | 38 | 39 | 39 | 40 | 41 | 41 | 45 | 46 | 38.5625 | 34.70625 | 42.41875 | 38.07692 | 34.26923 | 41.88462 | 57 | ES-07 (estaca 71-L) | 38.07692 | 60% | 22.84615
ES-08 (estaca 60-N) | 26 | 27 | 28 | 29 | 30 | 30 | 32 | 32 | 32 | 33 | 33 | 34 | 35 | 36 | 36 | 37 | 31.875 | 28.6875 | 35.0625 | 32 | 28.8 | 35.2 | 70 | ES-08 (estaca 60-N) | 32 | 63% | 20.16
ES-09 (estaca 60-O) | 29 | 30 | 30 | 30 | 30 | 31 | 31 | 32 | 32 | 32 | 33 | 34 | 35 | 35 | 36 | 36 | 32.25 | 29.025 | 35.475 | 31.92308 | 28.73077 | 35.11538 | 62 | ES-09 (estaca 60-O) | 31.92308 | 63% | 20.11154
ES-10 (estaca 60-S) | 30 | 30 | 31 | 32 | 32 | 32 | 33 | 33 | 33 | 34 | 34 | 35 | 35 | 35 | 37 | 38 | 33.375 | 30.0375 | 36.7125 | 33.25 | 29.925 | 36.575 | 6 | ES-10 (estaca 60-S) | 33.25 | 63% | 20.9475
ES-11 (estaca 60-L) | 30 | 30 | 31 | 32 | 32 | 32 | 33 | 33 | 33 | 33 | 34 | 34 | 34 | 34 | 37 | 39 | 33.1875 | 29.86875 | 36.50625 | 32.5 | 29.25 | 35.75 | 6 | ES-11 (estaca 60-L) | 32.5 | 63% | 20.475
ES-12 (estaca 44-N) | 28 | 30 | 30 | 30 | 30 | 32 | 32 | 32 | 32 | 32 | 32 | 33 | 33 | 37 | 39 | 40 | 32.625 | 29.3625 | 35.8875 | 31.5 | 28.35 | 34.65 | 64.8 | ES-12 (estaca 44-N) | 31.5 | 63% | 19.845
ES-13 (estaca 44-O) | 25 | 29 | 30 | 32 | 32 | 32 | 32 | 32 | 32 | 32 | 32 | 33 | 34 | 34 | 35 | 38 | 32.125 | 28.9125 | 35.3375 | 32.21429 | 28.99286 | 35.43571 | 6 | ES-13 (estaca 44-O) | 32.21429 | 63% | 20.295
ES-14 (estaca 44-S) | 29 | 30 | 30 | 30 | 31 | 31 | 32 | 32 | 33 | 33 | 34 | 34 | 35 | 35 | 38 | 47 | 33.375 | 30.0375 | 36.7125 | 33 | 29.7 | 36.3 | 6 | ES-14 (estaca 44-S) | 33 | 63% | 20.79
ES-15 (estaca 44-L) | 26 | 29 | 29 | 29 | 29 | 29 | 30 | 30 | 30 | 30 | 30 | 31 | 32 | 33 | 34 | 36 | 30.4375 | 27.39375 | 33.48125 | 30.07692 | 27.06923 | 33.08462 | 6 | ES-15 (estaca 44-L) | 30.07692 | 63% | 18.94846
ES-16b (estaca 24-N) | 20 | 30 | 31 | 31 | 31 | 32 | 32 | 32 | 32 | 32 | 32 | 32 | 34 | 34 | 36 | 38 | 31.8125 | 28.63125 | 34.99375 | 31.92308 | 28.73077 | 35.11538 | 65.8 | ES-16b (estaca 24-N) | 31.92308 | 63% | 20.11154
ES-17b (estaca 24-S) | 32 | 32 | 33 | 33 | 33 | 34 | 34 | 34 | 34 | 34 | 35 | 35 | 36 | 36 | 40 | 42 | 34.8125 | 31.33125 | 38.29375 | 33.92857 | 30.53571 | 37.32143 | 6 | ES-17b (estaca 24-S) | 33.92857 | 63% | 21.375
ES-18 (estaca 24-L) | 30 | 32 | 32 | 32 | 32 | 33 | 33 | 34 | 34 | 34 | 34 | 36 | 36 | 37 | 37 | 41 | 34.1875 | 30.76875 | 37.60625 | 34 | 30.6 | 37.4 | 6 | ES-18 (estaca 24-L) | 34 | 60% | 20.4
ES-19 (capitel estaca 71-N) | 30 | 31 | 32 | 32 | 33 | 34 | 34 | 34 | 35 | 35 | 36 | 36 | 36 | 36 | 36 | 40 | 34.375 | 30.9375 | 37.8125 | 34.28571 | 30.85714 | 37.71429 | 51.3 | ES-19 (capitel estaca 71-N) | 34.28571 | 60% | 20.57143
ES-20 (capitel estaca 71-S) | 33 | 34 | 35 | 35 | 35 | 36 | 36 | 36 | 36 | 36 | 37 | 38 | 38 | 39 | 39 | 40 | 36.4375 | 32.79375 | 40.08125 | 36.4375 | 32.79375 | 40.08125 | 6 | ES-20 (capitel estaca 71-S) | 36.4375 | 60% | 21.8625
ES-21 (capitel estaca 60-N) | 32 | 33 | 33 | 33 | 34 | 34 | 34 | 35 | 36 | 37 | 37 | 37 | 37 | 38 | 38 | 39 | 35.4375 | 31.89375 | 38.98125 | 35.2 | 31.68 | 38.72 | 42.8 | ES-21 (capitel estaca 60-N) | 35.2 | 60% | 21.12
ES-22 (fundo da laje-PLE 02) | 37 | 39 | 40 | 41 | 42 | 42 | 42 | 42 | 43 | 43 | 43 | 43 | 44 | 44 | 44 | 44 | 42.0625 | 37.85625 | 46.26875 | 42.4 | 38.16 | 46.64 | 52.8 | ES-22 (fundo da laje-PLE 02) | 42.4 | 60% | 25.44
ES-17a (estaca 24-S) | 29 | 31 | 31 | 31 | 31 | 31 | 31 | 32 | 33 | 33 | 34 | 35 | 37 | 39 | 41 | 48 | 34.1875 | 30.76875 | 37.60625 | 32.5 | 29.25 | 35.75 | 65.8 | ES-17a (estaca 24-S) | 32.5 | 63% | 20.475
ES-16a (estaca 24-N) | 30 | 31 | 32 | 32 | 33 | 33 | 34 | 34 | 34 | 34 | 35 | 35 | 36 | 37 | 38 | 45 | 34.5625 | 31.10625 | 38.01875 | 34.38462 | 30.94615 | 37.82308 | 6 | ES-16a (estaca 24-N) | 34.38462 | 60% | 20.63077
ES-23 (bloco de fundação-CP08) | 38 | 39 | 40 | 41 | 42 | 42 | 42 | 43 | 43 | 43 | 43 | 44 | 44 | 45 | 46 | 47 | 42.625 | 38.3625 | 46.8875 | 42.64286 | 38.37857 | 46.90714 | 6 | ES-23 (bloco de fundação-CP08) | 42.64286 | 60% | 25.58571
ES-24 (fundo da laje-PLE04) | 42 | 46 | 46 | 46 | 46 | 47 | 47 | 48 | 48 | 48 | 48 | 48 | 49 | 50 | 50 | 55 | 47.75 | 42.975 | 52.525 | 47.64286 | 42.87857 | 52.40714 | 6 | ES-24 (fundo da laje-PLE04) | 47.64286 | 60% | 28.58571
ES-25 (fundo da laje-PLE03) | 41 | 41 | 41 | 42 | 42 | 43 | 44 | 44 | 44 | 46 | 48 | 48 | 48 | 50 | 50 | 50 | 45.125 | 40.6125 | 49.6375 | 44 | 39.6 | 48.4 | 6 | ES-25 (fundo da laje-PLE03) | 44 | 60% | 26.4
ES-26 (fundo da laje-PLE01) | 40 | 41 | 43 | 43 | 43 | 44 | 44 | 45 | 48 | 48 | 48 | 48 | 49 | 49 | 50 | 59 | 46.375 | 41.7375 | 51.0125 | 46.30769 | 41.67692 | 50.93846 | 6 | ES-26 (fundo da laje-PLE01) | 46.30769 | 60% | 27.78462
ES-27 (bloco de fundação-CP09) | 39 | 39 | 41 | 41 | 43 | 43 | 43 | 43 | 43 | 43 | 44 | 44 | 44 | 44 | 45 | 45 | 42.75 | 38.475 | 47.025 | 42.75 | 38.475 | 47.025 | 6 | ES-27 (bloco de fundação-CP09) | 42.75 | 60% | 25.65
ES-28 | 30 | 30 | 30 | 30 | 30 | 30 | 30 | 30 | 30 | 30 | 30 | 30 | 30 | 30 | 30 | 30 | 30 | 27 | 33 | 30 | 27 | 33 | 6 | ES-28 | 30 | 63% | 18.9
ES-29 | 30 | 30 | 30 | 30 | 30 | 30 | 30 | 30 | 30 | 30 | 30 | 30 | 30 | 30 | 30 | 30 | 30 | 27 | 33 | 30 | 27 | 33 | 6 | ES-29 | 30 | 63% | 18.9
ES-30 | 30 | 30 | 30 | 30 | 30 | 30 | 30 | 30 | 30 | 30 | 30 | 30 | 30 | 30 | 30 | 30 | 30 | 27 | 33 | 30 | 27 | 33 | 6 | ES-30 | 30 | 63% | 18.9
ES-31 | 30 | 30 | 30 | 30 | 30 | 30 | 30 | 30 | 30 | 30 | 30 | 30 | 30 | 30 | 30 | 30 | 30 | 27 | 33 | 30 | 27 | 33 | 6 | ES-31 | 30 | 63% | 18.9
ES-32 | 30 | 30 | 30 | 30 | 30 | 30 | 30 | 30 | 30 | 30 | 30 | 30 | 30 | 30 | 30 | 30 | 30 | 27 | 33 | 30 | 27 | 33 | 6 | ES-32 | 30 | 63% | 18.9
ES-33 | 30 | 30 | 30 | 30 | 30 | 30 | 30 | 30 | 30 | 30 | 30 | 30 | 30 | 30 | 30 | 30 | 30 | 27 | 33 | 30 | 27 | 33 | 6 | ES-33 | 30 | 63% | 18.9
ES-34 | 30 | 30 | 30 | 30 | 30 | 30 | 30 | 30 | 30 | 30 | 30 | 30 | 30 | 30 | 30 | 30 | 30 | 27 | 33 | 30 | 27 | 33 | 6 | ES-34 | 30 | 63% | 18.9
ES-35 | 30 | 30 | 30 | 30 | 30 | 30 | 30 | 30 | 30 | 30 | 30 | 30 | 30 | 30 | 30 | 30 | 30 | 27 | 33 | 30 | 27 | 33 | 6 | ES-35 | 30 | 63% | 18.9
ES-36 | 30 | 30 | 30 | 30 | 30 | 30 | 30 | 30 | 30 | 30 | 30 | 30 | 30 | 30 | 30 | 30 | 30 | 27 | 33 | 30 | 27 | 33 | 6 | ES-36 | 30 | 63% | 18.9
Limite inferior da 1ª avaliação
Limite superior da 1ª avaliação
Limite inferior da 2ª avaliação
|  | Limite superior da 2ª avaliação | [21 empty] | limite inferior faixa | lmite superior faixa | redução em R
[24 empty] | 23 | 28 | 67%
[24 empty] | 28 | 34 | 63%
Área de Ensaio | Índices Esclerométricos | [15 empty] | 1ª avaliação |  |  | 2ª avaliação |  |  |  | 34 | 50 | 60%
| 1 | 2 | 3 | 4 | 5 | 6 | 7 | 8 | 9 | 10 | 11 | 12 | 13 | 14 | 15 | 16 | Média inicial | Limite inferior (0,9*média) | Limite superior (1,1*média) | Média Final | Limite inferior (0,9*média) | Limite superior (1,1*média)
ES-01 (túnel de descarga-PT05) | 30 | 32 | 32 | 33 | 34 | 34 | 35 | 36 | 36 | 36 | 36 | 36 | 36 | 37 | 37 | 37 | 34.8125 | 31.33125 | 38.29375 | 35.13333 | 31.62 | 38.64667
ES-02 (túnel de descarga-PT03) | 30 | 30 | 30 | 30 | 30 | 30 | 31 | 31 | 31 | 31 | 32 | 32 | 32 | 32 | 32 | 32 | 31 | 27.9 | 34.1 | 31 | 27.9 | 34.1
ES-03 (túnel de descarga-PT06) | 27 | 30 | 31 | 31 | 31 | 31 | 32 | 32 | 32 | 33 | 33 | 34 | 34 | 37 | 39 | 39 | 32.875 | 29.5875 | 36.1625 | 32 | 28.8 | 35.2
ES-04 (estaca 71-N) | 33 | 33 | 34 | 34 | 36 | 36 | 37 | 37 | 37 | 37 | 38 | 38 | 39 | 39 | 40 | 48 | 37.25 | 33.525 | 40.975 | 37.07692 | 33.36923 | 40.78462
ES-05 (estaca 71-O) | 31 | 34 | 34 | 35 | 35 | 36 | 36 | 36 | 36 | 38 | 38 | 38 | 38 | 39 | 44 | 48 | 37.25 | 33.525 | 40.975 | 36.38462 | 32.74615 | 40.02308
ES-06 (estaca 71-S) | 35 | 35 | 36 | 36 | 37 | 38 | 38 | 38 | 41 | 41 | 42 | 42 | 44 | 45 | 53 | 58 | 41.1875 | 37.06875 | 45.30625 | 41 | 36.9 | 45.1
ES-07 (estaca 71-L) | 31 | 35 | 36 | 36 | 37 | 37 | 38 | 38 | 38 | 39 | 39 | 40 | 41 | 41 | 45 | 46 | 38.5625 | 34.70625 | 42.41875 | 38.07692 | 34.26923 | 41.88462
ES-08 (estaca 60-N) | 26 | 27 | 28 | 29 | 30 | 30 | 32 | 32 | 32 | 33 | 33 | 34 | 35 | 36 | 36 | 37 | 31.875 | 28.6875 | 35.0625 | 32 | 28.8 | 35.2
ES-09 (estaca 60-O) | 29 | 30 | 30 | 30 | 30 | 31 | 31 | 32 | 32 | 32 | 33 | 34 | 35 | 35 | 36 | 36 | 32.25 | 29.025 | 35.475 | 31.92308 | 28.73077 | 35.11538
ES-10 (estaca 60-S) | 30 | 30 | 31 | 32 | 32 | 32 | 33 | 33 | 33 | 34 | 34 | 35 | 35 | 35 | 37 | 38 | 33.375 | 30.0375 | 36.7125 | 33.25 | 29.925 | 36.575
ES-11 (estaca 60-L) | 30 | 30 | 31 | 32 | 32 | 32 | 33 | 33 | 33 | 33 | 34 | 34 | 34 | 34 | 37 | 39 | 33.1875 | 29.86875 | 36.50625 | 32.5 | 29.25 | 35.75
ES-12 (estaca 44-N) | 28 | 30 | 30 | 30 | 30 | 32 | 32 | 32 | 32 | 32 | 32 | 33 | 33 | 37 | 39 | 40 | 32.625 | 29.3625 | 35.8875 | 31.5 | 28.35 | 34.65
ES-13 (estaca 44-O) | 25 | 29 | 30 | 32 | 32 | 32 | 32 | 32 | 32 | 32 | 32 | 33 | 34 | 34 | 35 | 38 | 32.125 | 28.9125 | 35.3375 | 32.21429 | 28.99286 | 35.43571
ES-14 (estaca 44-S) | 29 | 30 | 30 | 30 | 31 | 31 | 32 | 32 | 33 | 33 | 34 | 34 | 35 | 35 | 38 | 47 | 33.375 | 30.0375 | 36.7125 | 33 | 29.7 | 36.3
ES-15 (estaca 44-L) | 26 | 29 | 29 | 29 | 29 | 29 | 30 | 30 | 30 | 30 | 30 | 31 | 32 | 33 | 34 | 36 | 30.4375 | 27.39375 | 33.48125 | 30.07692 | 27.06923 | 33.08462
ES-16 (estaca 24-N) | 30 | 31 | 32 | 32 | 33 | 33 | 34 | 34 | 34 | 34 | 35 | 35 | 36 | 37 | 38 | 45 | 34.5625 | 31.10625 | 38.01875 | 34.38462 | 30.94615 | 37.82308
ES-17 (estaca 24-S) | 29 | 31 | 31 | 31 | 31 | 31 | 31 | 32 | 33 | 33 | 34 | 35 | 37 | 39 | 41 | 48 | 34.1875 | 30.76875 | 37.60625 | 32.5 | 29.25 | 35.75
ES-18 (estaca 24-L) | 30 | 32 | 32 | 32 | 32 | 33 | 33 | 34 | 34 | 34 | 34 | 36 | 36 | 37 | 37 | 41 | 34.1875 | 30.76875 | 37.60625 | 34 | 30.6 | 37.4
ES-19 (capitel estaca 71-N) | 30 | 31 | 32 | 32 | 33 | 34 | 34 | 34 | 35 | 35 | 36 | 36 | 36 | 36 | 36 | 40 | 34.375 | 30.9375 | 37.8125 | 34.28571 | 30.85714 | 37.71429
ES-20 (capitel estaca 71-S) | 33 | 34 | 35 | 35 | 35 | 36 | 36 | 36 | 36 | 36 | 37 | 38 | 38 | 39 | 39 | 40 | 36.4375 | 32.79375 | 40.08125 | 36.4375 | 32.79375 | 40.08125
ES-21 (capitel estaca 60-N) | 32 | 33 | 33 | 33 | 34 | 34 | 34 | 35 | 36 | 37 | 37 | 37 | 37 | 38 | 38 | 39 | 35.4375 | 31.89375 | 38.98125 | 35.2 | 31.68 | 38.72
ES-22 (fundo da laje-PLE 02) | 37 | 39 | 40 | 41 | 42 | 42 | 42 | 42 | 43 | 43 | 43 | 43 | 44 | 44 | 44 | 44 | 42.0625 | 37.85625 | 46.26875 | 42.4 | 38.16 | 46.64
ES-17a (estaca 24-S) | 29 | 31 | 31 | 31 | 31 | 31 | 31 | 32 | 33 | 33 | 34 | 35 | 37 | 39 | 41 | 48 | 34.1875 | 30.76875 | 37.60625 | 32.5 | 29.25 | 35.75
ES-16a (estaca 24-N) | 30 | 31 | 32 | 32 | 33 | 33 | 34 | 34 | 34 | 34 | 35 | 35 | 36 | 37 | 38 | 45 | 34.5625 | 31.10625 | 38.01875 | 34.38462 | 30.94615 | 37.82308
ES-23 (bloco de fundação-CP08) | 38 | 39 | 40 | 41 | 42 | 42 | 42 | 43 | 43 | 43 | 43 | 44 | 44 | 45 | 46 | 47 | 42.625 | 38.3625 | 46.8875 | 42.64286 | 38.37857 | 46.90714
ES-24 (fundo da laje-PLE04) | 42 | 46 | 46 | 46 | 46 | 47 | 47 | 48 | 48 | 48 | 48 | 48 | 49 | 50 | 50 | 55 | 47.75 | 42.975 | 52.525 | 47.64286 | 42.87857 | 52.40714
ES-25 (fundo da laje-PLE03) | 41 | 41 | 41 | 42 | 42 | 43 | 44 | 44 | 44 | 46 | 48 | 48 | 48 | 50 | 50 | 50 | 45.125 | 40.6125 | 49.6375 | 44 | 39.6 | 48.4
ES-26 (fundo da laje-PLE01) | 40 | 41 | 43 | 43 | 43 | 44 | 44 | 45 | 48 | 48 | 48 | 48 | 49 | 49 | 50 | 59 | 46.375 | 41.7375 | 51.0125 | 46.30769 | 41.67692 | 50.93846
ES-27 (bloco de fundação-CP09) | 39 | 39 | 41 | 41 | 43 | 43 | 43 | 43 | 43 | 43 | 44 | 44 | 44 | 44 | 45 | 45 | 42.75 | 38.475 | 47.025 | 42.75 | 38.475 | 47.025
ES-28 | 30 | 30 | 30 | 30 | 30 | 30 | 30 | 30 | 30 | 30 | 30 | 30 | 30 | 30 | 30 | 30 | 30 | 27 | 33 | 30 | 27 | 33
ES-29 | 30 | 30 | 30 | 30 | 30 | 30 | 30 | 30 | 30 | 30 | 30 | 30 | 30 | 30 | 30 | 30 | 30 | 27 | 33 | 30 | 27 | 33
ES-30 | 30 | 30 | 30 | 30 | 30 | 30 | 30 | 30 | 30 | 30 | 30 | 30 | 30 | 30 | 30 | 30 | 30 | 27 | 33 | 30 | 27 | 33
ES-31 | 30 | 30 | 30 | 30 | 30 | 30 | 30 | 30 | 30 | 30 | 30 | 30 | 30 | 30 | 30 | 30 | 30 | 27 | 33 | 30 | 27 | 33
ES-32 | 30 | 30 | 30 | 30 | 30 | 30 | 30 | 30 | 30 | 30 | 30 | 30 | 30 | 30 | 30 | 30 | 30 | 27 | 33 | 30 | 27 | 33
ES-33 | 30 | 30 | 30 | 30 | 30 | 30 | 30 | 30 | 30 | 30 | 30 | 30 | 30 | 30 | 30 | 30 | 30 | 27 | 33 | 30 | 27 | 33
ES-34 | 30 | 30 | 30 | 30 | 30 | 30 | 30 | 30 | 30 | 30 | 30 | 30 | 30 | 30 | 30 | 30 | 30 | 27 | 33 | 30 | 27 | 33
ES-35 | 30 | 30 | 30 | 30 | 30 | 30 | 30 | 30 | 30 | 30 | 30 | 30 | 30 | 30 | 30 | 30 | 30 | 27 | 33 | 30 | 27 | 33
ES-36 | 30 | 30 | 30 | 30 | 30 | 30 | 30 | 30 | 30 | 30 | 30 | 30 | 30 | 30 | 30 | 30 | 30 | 27 | 33 | 30 | 27 | 33
Limite inferior da 1ª avaliação
Limite superior da 1ª avaliação
Limite inferior da 2ª avaliação
Limite superior da 2ª avaliação

## Sheet1 (2)
[6 empty] | 23 a 28 | 67%
[6 empty] | 28 a 34 | 63%
35.13 | 6000% | 60% | 21.078 | 9.129429 |  | 34 a 50 | 60%
31 | 6300% | 63% | 19.53 | 7.17835586
32 | 6300% | 63% | 20.16 | 7.96927424
37.08 | 6000% | 60% | 22.248 | 10.62125
36.38 | 6000% | 60% | 21.828 | 10.08402 | 21.1074 | 8.929396
41 | 6000% | 60% | 24.6 | 13.664924 | 1.51543 | 1.512423 | 7.18%
38.08 | 6000% | 60% | 22.848 | 11.39202
32 | 6300% | 63% | 20.16 | 7.96927424
31.92 | 6300% | 63% | 20.1096 | 7.905843 | 7.18% | 16.94%
33.25 | 6300% | 63% | 20.9475 | 8.96395
32.5 | 6300% | 63% | 20.475 | 8.366340875
31.5 | 6300% | 63% | 19.845 | 7.573279235
32.21 | 6300% | 63% | 20.2923 | 8.135912
33 | 6300% | 63% | 20.79 | 8.76447914
30.08 | 6300% | 63% | 18.9504 | 6.454497
34.38 | 6000% | 60% | 20.628 | 8.559588
32.5 | 6300% | 63% | 20.475 | 8.366340875
34 | 6000% | 60% | 20.4 | 8.271704
34.29 | 6000% | 60% | 20.574 | 8.491355 |  |  |  | 25 | 14 |  | 26 | 10
36.44 | 6000% | 60% | 21.864 | 10.13 |  |  |  | 30 | 21 |  | 30 | 15
35.2 | 6000% | 60% | 21.12 | 9.18272576 |  |  |  | 35 | 28 |  | 35 | 22
42.4 | 6000% | 60% | 25.44 | 9.27215232 |  |  |  | 40 | 35 |  | 40 | 29
[8 empty] | 45 | 42 |  | 45 | 36
[8 empty] | 50 | 50.5 |  | 50 | 44
9.979
[8 empty] | 14.1885 |  | 15.141
[8 empty] | 20.879 |  | 21.8725
[8 empty] | 27.8395 |  | 28.914
[8 empty] | 35.07 |  | 36.2655
[8 empty] | 42.5705 |  | 43.927
50.341