## TABELA CARBONATACAO
| ES-01 | túnel de descarga-PT05
Column1 | ES-02 | túnel de descarga-PT03
ES-01 (túnel de descarga-PT05) | ES-03 | túnel de descarga-PT06
ES-02 (túnel de descarga-PT03) | ES-04 | estaca 71-N
ES-03 (túnel de descarga-PT06) | ES-05 | estaca 71-O
ES-04 (estaca 71-N) | ES-06 | estaca 71-S
ES-05 (estaca 71-O) | ES-07 | estaca 71-L
ES-06 (estaca 71-S) | ES-08 | estaca 60-N
ES-07 (estaca 71-L) | ES-09 | estaca 60-O
ES-08 (estaca 60-N) | ES-10 | estaca 60-S
ES-09 (estaca 60-O) | ES-11 | estaca 60-L
ES-10 (estaca 60-S) | ES-12 | estaca 44-N | 1 | EC-13 (Túnel de descarga-PT05) | 5.2 | 4.5 | 4.9 | 5 | 4.9 | 49
ES-11 (estaca 60-L) | ES-13 | estaca 44-O | 2 | EC-14 (túnel de descarga-PT03) | 5.5 | 5.8 | 6.1 | 6.3 | 5.925 | 59.25
ES-12 (estaca 44-N) | ES-14 | estaca 44-S | 3 | EC-15 (túnel de descarga-PT06) | 6.5 | 5.5 | 6.7 | 7 | 6.425 | 64.25
ES-13 (estaca 44-O) | ES-15 | estaca 44-L | 4 | EC-01 (estaca 71-N) | 5 | 4.8 | 5 | 5 | 4.95 | 49.5
ES-14 (estaca 44-S) | ES-16 | estaca 24-N | 5 | EC-02 (estaca 71-O) | 5 | 4.7 | 5.3 | 5.2 | 5.05 | 50.5
ES-15 (estaca 44-L) | ES-17 | estaca 24-S | 6 | EC-03 (estaca 71-S) | 5 | 5.8 | 5.5 | 5.7 | 5.5 | 55
ES-16 (estaca 24-N) | ES-18 | estaca 24-L | 7 | EC-04 (estaca 71-L) | 6 | 5.6 | 5.4 | 5.8 | 5.7 | 57
ES-17 (estaca 24-S) | ES-19 | capitel estaca 71-N | 8 | EC-05 (estaca 60-N) | 6.8 | 7 | 7.2 | 7 | 7 | 70
ES-18 (estaca 24-L) | ES-20 | capitel estaca 71-S | 9 | EC-06 (estaca 60-O) | 5.5 | 6 | 6.5 | 6.8 | 6.2 | 62
ES-19 (capitel estaca 71-N) | ES-21 | capitel estaca 60-N | 12 | EC-07 (estaca 44-N) | 6.4 | 6.3 | 6.7 | 6.5 | 6.475 | 64.75
ES-20 (capitel estaca 71-S) | ES-22 | fundo da laje-PLE 02 | 16 | EC-08 (estaca 24-N) | 7 | 6.5 | 6.2 | 6.6 | 6.575 | 65.75
ES-21 (capitel estaca 60-N) | ES-23 | bloco de fundação-CP08 | 19 | EC-11 (capitel estaca 71-N) | 5.2 | 5.3 | 5 | 5 | 5.125 | 51.25
ES-22 (fundo da laje-PLE 02) | ES-24 | fundo da laje-PLE 04 | 21 | EC-09 (capitel estaca 60-N) | 4 | 4.2 | 4.7 | 4.2 | 4.275 | 42.75
| ES-25 | fundo da laje-PLE 03 | 22 | EC-10 (capitel estaca 60-L) | 4.5 | 4.3 | 4.4 | 4.4 | 4.4 | 44
| ES-26 | fundo da laje-PLE 01
| ES-27 | bloco de fundação-CP09 |  | Column1 | 5 | 4.8 | 5 | 5 | 4.95 | 49.5
|  |  |  | EC-01 (estaca 71-N) | 5 | 4.7 | 5.3 | 5.2 | 5.05 | 50.5
|  |  |  | EC-02 (estaca 71-O) | 5 | 5.8 | 5.5 | 5.7 | 5.5 | 55
|  |  |  | EC-03 (estaca 71-S) | 6 | 5.6 | 5.4 | 5.8 | 5.7 | 57
|  |  |  | EC-04 (estaca 71-L) | 6.8 | 7 | 7.2 | 7 | 7 | 70
|  |  |  | EC-05 (estaca 60-N) | 5.5 | 6 | 6.5 | 6.8 | 6.2 | 62
|  |  |  | EC-06 (estaca 60-O) | 6.4 | 6.3 | 6.7 | 6.5 | 6.475 | 64.75
|  |  |  | EC-07 (estaca 44-N) | 7 | 6.5 | 6.2 | 6.6 | 6.575 | 65.75
|  |  |  | EC-08 (estaca 24-N) | 4 | 4.2 | 4.7 | 4.2 | 4.275 | 42.75
|  |  |  | EC-09 (capitel estaca 60-N) | 4.5 | 4.3 | 4.4 | 4.4 | 4.4 | 44
|  |  |  | EC-10 (capitel estaca 60-L) | 5.2 | 5.3 | 5 | 5 | 5.125 | 51.25
|  |  |  | EC-11 (capitel estaca 71-N) | 5.3 | 5.4 | 5.3 | 5.1 | 5.275 | 52.75
|  |  |  | EC-12 (laje-PLE02) | 5.2 | 4.5 | 4.9 | 5 | 4.9 | 49
|  |  |  | EC-13 (Túnel de descarga-PT05) | 5.5 | 5.8 | 6.1 | 6.3 | 5.925 | 59.25
|  |  |  | EC-14 (túnel de descarga-PT03) | 6.5 | 5.5 | 6.7 | 7 | 6.425 | 64.25
EC-15 (túnel de descarga-PT06)
|  |  | EC-09 | capitel estaca 60-N | 4 | 4.2 | 4.7 | 4.2 | 4.275 | 42.75
|  |  | EC-10 | capitel estaca 60-L | 4.5 | 4.3 | 4.4 | 4.4 | 4.4 | 44
|  |  | EC-13 | Túnel de descarga-PT05 | 5.2 | 4.5 | 4.9 | 5 | 4.9 | 49
|  |  | EC-01 | estaca 71-N | 5 | 4.8 | 5 | 5 | 4.95 | 49.5
|  |  | EC-02 | estaca 71-O | 5 | 4.7 | 5.3 | 5.2 | 5.05 | 50.5
|  |  | EC-11 | capitel estaca 71-N | 5.2 | 5.3 | 5 | 5 | 5.125 | 51.25
|  |  | EC-12 | laje-PLE02 | 5.3 | 5.4 | 5.3 | 5.1 | 5.275 | 52.75
|  |  | EC-03 | estaca 71-S | 5 | 5.8 | 5.5 | 5.7 | 5.5 | 55
|  |  | EC-04 | estaca 71-L | 6 | 5.6 | 5.4 | 5.8 | 5.7 | 57
|  |  | EC-14 | túnel de descarga-PT03 | 5.5 | 5.8 | 6.1 | 6.3 | 5.925 | 59.25
|  |  | EC-06 | estaca 60-O | 5.5 | 6 | 6.5 | 6.8 | 6.2 | 62
|  |  | EC-15 | túnel de descarga-PT06 | 6.5 | 5.5 | 6.7 | 7 | 6.425 | 64.25
|  |  | EC-07 | estaca 44-N | 6.4 | 6.3 | 6.7 | 6.5 | 6.475 | 64.75
|  |  | EC-08 | estaca 24-N | 7 | 6.5 | 6.2 | 6.6 | 6.575 | 65.75
|  |  | EC-05 | estaca 60-N | 6.8 | 7 | 7.2 | 7 | 7 | 70

## TABELA_ESCLEROMETRIA Rev
[31 empty] | aE | 1
[30 empty] | y = -1.343249E-10x6 + 3.420646E-08x5 - 3.490515E-06x4 + 1.792832E-04x3 - 4.704508E-03x2 + 5.401466E-02x + 4.752819E-01 |  |  |  |  | 19702.66 | 729.4853 | 27.00898 | 1
Área de Ensaio | Índices Esclerométricos | [15 empty] | 1ª avaliação |  |  | 2ª avaliação |  |  | Produndidade de carbonatação (mm) | Área de Ensaio | Direção/ Sentido do Golpe (graus) | Índice escleromé-trico R | Coeficiente de correção k (calibração) | Correção em R devido à calibração (coef. k) | Resistência à compressão (descons. carbonatação) fc(MPa) | Redução em fc devido a carbona-tação | Resist à compr. corrigida fc (MPa) | Módulo de elasticdade (Gpa) NBR6118 |  |  | 19702.66 | 729.4853 | 27.00898 | 1
| 1 | 2 | 3 | 4 | 5 | 6 | 7 | 8 | 9 | 10 | 11 | 12 | 13 | 14 | 15 | 16 | Média inicial | Limite inferior (0,9*média) | Limite superior (1,1*média) | Média Final | Limite inferior (0,9*média) | Limite superior (1,1*média) | [10 empty] | coeficientes |  |  | Impacto | Aferição 01 | Aferição 02
ES-01 (túnel de descarga-PT05) | 30 | 32 | 32 | 33 | 34 | 34 | 35 | 36 | 36 | 36 | 36 | 36 | 36 | 37 | 37 | 37 | 34.8125 | 31.33125 | 38.29375 | 35.13333 | 31.62 | 38.64667 | 49 | ES-01 (túnel de descarga-PT05) | 0 | 35.13333 | 0.9803922 | 34.44444 | 27.00898 | 0.6166742 | 16.65574 | 22.85441 | -1.343249e-10 | a6 | 27.00898 | 1 | 81 | 82
ES-02 (túnel de descarga-PT03) | 30 | 30 | 30 | 30 | 30 | 30 | 31 | 31 | 31 | 31 | 32 | 32 | 32 | 32 | 32 | 32 | 31 | 27.9 | 34.1 | 31 | 27.9 | 34.1 | 59.3 | ES-02 (túnel de descarga-PT03) | 0 | 31 | 0.9803922 | 30.39216 | 21.47996 | 0.6418752 | 13.78746 | 20.79362 | 3.420646e-08 | a5 | 21.47996 | 2 | 82 | 82
ES-03 (túnel de descarga-PT06) | 27 | 30 | 31 | 31 | 31 | 31 | 32 | 32 | 32 | 33 | 33 | 34 | 34 | 37 | 39 | 39 | 32.875 | 29.5875 | 36.1625 | 32 | 28.8 | 35.2 | 64.3 | ES-03 (túnel de descarga-PT06) | 0 | 32 | 0.9803922 | 31.37255 | 22.80187 | 0.6347756 | 14.47407 | 21.30509 | -3.490515e-06 | a4 | 22.80187 | 3 | 81 | 81
ES-04 (estaca 71-N) | 33 | 33 | 34 | 34 | 36 | 36 | 37 | 37 | 37 | 37 | 38 | 38 | 39 | 39 | 40 | 48 | 37.25 | 33.525 | 40.975 | 37.07692 | 33.36923 | 40.78462 | 49.5 | ES-04 (estaca 71-N) | 0 | 37.07692 | 0.9803922 | 36.34992 | 29.67515 | 0.6090272 | 18.07298 | 23.8069 | 0.0001792832 | a3 | 29.67515 | 4 | 82 | 82
ES-05 (estaca 71-O) | 31 | 34 | 34 | 35 | 35 | 36 | 36 | 36 | 36 | 38 | 38 | 38 | 38 | 39 | 44 | 48 | 37.25 | 33.525 | 40.975 | 36.38462 | 32.74615 | 40.02308 | 50.5 | ES-05 (estaca 71-O) | 0 | 36.38462 | 0.9803922 | 35.67119 | 28.72006 | 0.6114362 | 17.56049 | 23.46693 | -0.004704508 | a2 | 28.72006 | 5 | 82 | 81
ES-06 (estaca 71-S) | 35 | 35 | 36 | 36 | 37 | 38 | 38 | 38 | 41 | 41 | 42 | 42 | 44 | 45 | 53 | 58 | 41.1875 | 37.06875 | 45.30625 | 41 | 36.9 | 45.1 | 55 | ES-06 (estaca 71-S) | 0 | 41 | 0.9803922 | 40.19608 | 35.21239 | 0.6010975 | 21.16608 | 25.7637 | 0.05401466 | a1 | 35.21239 | 6 | 82 | 82
ES-07 (estaca 71-L) | 31 | 35 | 36 | 36 | 37 | 37 | 38 | 38 | 38 | 39 | 39 | 40 | 41 | 41 | 45 | 46 | 38.5625 | 34.70625 | 42.41875 | 38.07692 | 34.26923 | 41.88462 | 57 | ES-07 (estaca 71-L) | 0 | 38.07692 | 0.9803922 | 37.33032 | 31.06584 | 0.6061326 | 18.83002 | 24.3004 | 0.4752819 | a0 | 31.06584 | 7 | 81 | 82
ES-08 (estaca 60-N) | 26 | 27 | 28 | 29 | 30 | 30 | 32 | 32 | 32 | 33 | 33 | 34 | 35 | 36 | 36 | 37 | 31.875 | 28.6875 | 35.0625 | 32 | 28.8 | 35.2 | 70 | ES-08 (estaca 60-N) | 0 | 32 | 0.9803922 | 31.37255 | 22.80187 | 0.6347756 | 14.47407 | 21.30509 |  |  | 22.80187 | 8 | 82 | 81
ES-09 (estaca 60-O) | 29 | 30 | 30 | 30 | 30 | 31 | 31 | 32 | 32 | 32 | 33 | 34 | 35 | 35 | 36 | 36 | 32.25 | 29.025 | 35.475 | 31.92308 | 28.73077 | 35.11538 | 62 | ES-09 (estaca 60-O) | 0 | 31.92308 | 0.9803922 | 31.29713 | 22.69986 | 0.6353023 | 14.42127 | 21.2662 |  |  | 22.69986 | 9 | 82 | 82
ES-10 (estaca 60-S) | 30 | 30 | 31 | 32 | 32 | 32 | 33 | 33 | 33 | 34 | 34 | 35 | 35 | 35 | 37 | 38 | 33.375 | 30.0375 | 36.7125 | 33.25 | 29.925 | 36.575 | 6 | ES-10 (estaca 60-S) | 0 | 33.25 | 0.9803922 | 32.59804 | 24.46779 | 0.626735 | 15.33482 | 21.92943 |  |  | 24.46779 | 10 | 81 | 82
ES-11 (estaca 60-L) | 30 | 30 | 31 | 32 | 32 | 32 | 33 | 33 | 33 | 33 | 34 | 34 | 34 | 34 | 37 | 39 | 33.1875 | 29.86875 | 36.50625 | 32.5 | 29.25 | 35.75 | 6 | ES-11 (estaca 60-L) | 0 | 32.5 | 0.9803922 | 31.86275 | 23.46637 | 0.6314388 | 14.81758 | 21.55642 |  |  | 23.46637 | somatório | 816 | 817
ES-12 (estaca 44-N) | 28 | 30 | 30 | 30 | 30 | 32 | 32 | 32 | 32 | 32 | 32 | 33 | 33 | 37 | 39 | 40 | 32.625 | 29.3625 | 35.8875 | 31.5 | 28.35 | 34.65 | 64.8 | ES-12 (estaca 44-N) | 0 | 31.5 | 0.9803922 | 30.88235 | 22.13977 | 0.6382593 | 14.13091 | 21.05102 |  |  | 22.13977 | número de impactos | 10 | 10
ES-13 (estaca 44-O) | 25 | 29 | 30 | 32 | 32 | 32 | 32 | 32 | 32 | 32 | 32 | 33 | 34 | 34 | 35 | 38 | 32.125 | 28.9125 | 35.3375 | 32.21429 | 28.99286 | 35.43571 | 6 | ES-13 (estaca 44-O) | 0 | 32.21429 | 0.9803922 | 31.58263 | 23.08636 | 0.6333268 | 14.62121 | 21.41311 |  |  | 23.08636 | Índice esclerométrico nominal | 80 | 80
ES-14 (estaca 44-S) | 29 | 30 | 30 | 30 | 31 | 31 | 32 | 32 | 33 | 33 | 34 | 34 | 35 | 35 | 38 | 47 | 33.375 | 30.0375 | 36.7125 | 33 | 29.7 | 36.3 | 6 | ES-14 (estaca 44-S) | 0 | 33 | 0.9803922 | 32.35294 | 24.13335 | 0.6282611 | 15.16205 | 21.80554 |  |  | 24.13335
ES-15 (estaca 44-L) | 26 | 29 | 29 | 29 | 29 | 29 | 30 | 30 | 30 | 30 | 30 | 31 | 32 | 33 | 34 | 36 | 30.4375 | 27.39375 | 33.48125 | 30.07692 | 27.06923 | 33.08462 | 6 | ES-15 (estaca 44-L) | 0 | 30.07692 | 0.9803922 | 29.48718 | 20.26763 | 0.648837 | 13.15039 | 20.30754 |  |  | 20.26763 | coeficiente de correção k | 0.9803922 | 0.9791922
ES-16b (estaca 24-N) | 20 | 30 | 31 | 31 | 31 | 32 | 32 | 32 | 32 | 32 | 32 | 32 | 34 | 34 | 36 | 38 | 31.8125 | 28.63125 | 34.99375 | 31.92308 | 28.73077 | 35.11538 | 65.8 | ES-16b (estaca 24-N) | 0 | 31.92308 | 0.9791922 | 31.25883 | 22.64806 | 0.6355712 | 14.39445 | 21.24641 |  |  | 22.64806
ES-17b (estaca 24-S) | 32 | 32 | 33 | 33 | 33 | 34 | 34 | 34 | 34 | 34 | 35 | 35 | 36 | 36 | 40 | 42 | 34.8125 | 31.33125 | 38.29375 | 33.92857 | 30.53571 | 37.32143 | 6 | ES-17b (estaca 24-S) | 0 | 33.92857 | 0.9791922 | 33.22259 | 25.32299 | 0.6230436 | 15.77733 | 22.24358 |  |  | 25.32299
ES-18 (estaca 24-L) | 30 | 32 | 32 | 32 | 32 | 33 | 33 | 34 | 34 | 34 | 34 | 36 | 36 | 37 | 37 | 41 | 34.1875 | 30.76875 | 37.60625 | 34 | 30.6 | 37.4 | 6 | ES-18 (estaca 24-L) | 0 | 34 | 0.9803922 | 33.33333 | 25.47508 | 0.6224193 | 15.85618 | 22.2991 |  |  | 25.47508
ES-19 (capitel estaca 71-N) | 30 | 31 | 32 | 32 | 33 | 34 | 34 | 34 | 35 | 35 | 36 | 36 | 36 | 36 | 36 | 40 | 34.375 | 30.9375 | 37.8125 | 34.28571 | 30.85714 | 37.71429 | 51.3 | ES-19 (capitel estaca 71-N) | 0 | 34.28571 | 0.9791922 | 33.5723 | 25.80376 | 0.6211038 | 16.02681 | 22.41876 |  |  | 25.80376
ES-20 (capitel estaca 71-S) | 33 | 34 | 35 | 35 | 35 | 36 | 36 | 36 | 36 | 36 | 37 | 38 | 38 | 39 | 39 | 40 | 36.4375 | 32.79375 | 40.08125 | 36.4375 | 32.79375 | 40.08125 | 6 | ES-20 (capitel estaca 71-S) | 0 | 36.4375 | 0.9791922 | 35.67931 | 28.73146 | 0.6114053 | 17.56657 | 23.47099 |  |  | 28.73146 | -0.00651333 | 1.40132209 | -18.52010151
ES-21 (capitel estaca 60-N) | 32 | 33 | 33 | 33 | 34 | 34 | 34 | 35 | 36 | 37 | 37 | 37 | 37 | 38 | 38 | 39 | 35.4375 | 31.89375 | 38.98125 | 35.2 | 31.68 | 38.72 | 42.8 | ES-21 (capitel estaca 60-N) | 0 | 35.2 | 0.9791922 | 34.46756 | 27.04106 | 0.6165648 | 16.67256 | 22.86595
ES-22 (fundo da laje-PLE02) | 37 | 39 | 40 | 41 | 42 | 42 | 42 | 42 | 43 | 43 | 43 | 43 | 44 | 44 | 44 | 44 | 42.0625 | 37.85625 | 46.26875 | 42.4 | 38.16 | 46.64 | 52.8 | ES-22 (fundo da laje-PLE02) | -90 | 42.4 | 0.9791922 | 41.51775 | 30.89025 | 0.60646 | 18.7337 | 24.23817 | [6 empty] | Resistência à compressão (descons. carbonatação) fck(MPa) | Redução em fck devido a carbona-tação
ES-23 (bloco de fundação-CP08) | 38 | 39 | 40 | 41 | 42 | 42 | 42 | 43 | 43 | 43 | 43 | 44 | 44 | 45 | 46 | 47 | 42.625 | 38.3625 | 46.8875 | 42.64286 | 38.37857 | 46.90714 | 6 | ES-23 (bloco de fundação-CP08) | 0 | 42.64286 | 0.9791922 | 41.75555 | 37.52437 | 0.5999947 | 22.51442 | 26.57164
ES-24 (fundo da laje-PLE04) | 42 | 46 | 46 | 46 | 46 | 47 | 47 | 48 | 48 | 48 | 48 | 48 | 49 | 50 | 50 | 55 | 47.75 | 42.975 | 52.525 | 47.64286 | 42.87857 | 52.40714 | 6 | ES-24 (fundo da laje-PLE04) | -90 | 47.64286 | 0.9791922 | 46.65151 | 38.53233 | 0.5997618 | 23.11022 | 26.92093
ES-25 (fundo da laje-PLE03) | 41 | 41 | 41 | 42 | 42 | 43 | 44 | 44 | 44 | 46 | 48 | 48 | 48 | 50 | 50 | 50 | 45.125 | 40.6125 | 49.6375 | 44 | 39.6 | 48.4 | 6 | ES-25 (fundo da laje-PLE03) | -90 | 44 | 0.9791922 | 43.08446 | 33.16124 | 0.6029941 | 19.99603 | 25.04148
ES-26 (fundo da laje-PLE01) | 40 | 41 | 43 | 43 | 43 | 44 | 44 | 45 | 48 | 48 | 48 | 48 | 49 | 49 | 50 | 59 | 46.375 | 41.7375 | 51.0125 | 46.30769 | 41.67692 | 50.93846 | 6 | ES-26 (fundo da laje-PLE01) | -90 | 46.30769 | 0.9791922 | 45.34413 | 36.52829 | 0.6003593 | 21.93009 | 26.22456
ES-27 (bloco de fundação-CP09) | 39 | 39 | 41 | 41 | 43 | 43 | 43 | 43 | 43 | 43 | 44 | 44 | 44 | 44 | 45 | 45 | 42.75 | 38.475 | 47.025 | 42.75 | 38.475 | 47.025 | 6 | ES-27 (bloco de fundação-CP09) | 0 | 42.75 | 0.9791922 | 41.86047 | 37.68141 | 0.5999502 | 22.60697 | 26.6262
[24 empty] | média |  | 36.24646 |  | 35.5163 | 27.71732 |  | 17.10535 | 23.07753
|  | Limite inferior da 1ª avaliação | [21 empty] | mediana |  | 34.28571 |  | 33.5723 | 25.80376 |  | 16.02681 | 22.41876
|  | Limite superior da 1ª avaliação | [21 empty] | desvio padrão da amostra |  | 5.06484 |  | 4.94872 | 5.567858 |  | 3.02414 | 1.999941
|  | Limite inferior da 2ª avaliação | [21 empty] | coeficiente de variação |  | 0.1397334 |  | 0.1393366 | 0.2008801 |  | 0.1767949 | 0.08666186
|  | Limite superior da 2ª avaliação | [21 empty] | quantil de 5% da amostra (considerando distribuição normal) |  | 27.9148 |  | 27.37565 | 18.55819 |  | 12.13064 | 19.78762
[24 empty] | limite inferior faixa |  | limite superior faixa |  | redução em R |  |  | 0.1851852
[24 empty] | 23 |  | 28 |  | 67%
[24 empty] | 28 |  | 34 |  | 63%
[24 empty] | 34 |  | 50 |  | 60%
[39 empty] | 10 | 0.6926420711
[39 empty] | 15 | 0.6798065
[39 empty] | 20 | 0.6504189784
[39 empty] | 25 | 0.6244018
[39 empty] | 30 | 0.6082878759
[39 empty] | 35 | 0.6012484
[39 empty] | 40 | 0.5996086136
[39 empty] | 45 | 0.5998529
[39 empty] | 50 | 0.6001183375
[39 empty] | 55 | 0.6001776
[39 empty] | 60 | 0.5999102616

## Curvas
| coeficientes do polinômio do 3grau y= A*(x^3)+B*(x^2)+C*x+D |  |  |  |  | direcao | -90
direção do impacto | A | B | C | D
90 | 0.0002308 | -0.01530244 | 1.59990954 | -15.52760685 |  |  | 0.00027478 | -0.0251159 | 2.09916533 | -32.63416932
0 | 0.00012208 | -0.00651333 | 1.40132209 | -18.52010151 |  |  | 1157.956 | 110.271 | 10.501 | 1
-90 | 0.00027478 | -0.0251159 | 2.09916533 | -32.63416932 |  |  | -13.04221
0.00027478
0.00027478
| R | fck (0 graus) |  | func cubica | erro
| 22.00286 | 10.501 |  | 10.46014 | 0.0408619
| 23.0043 | 11.8036 |  | 11.75567 | 0.04793347
| 24.00573 | 13.10621 |  | 13.05503 | 0.05118371
| 25.00716 | 14.30861 |  | 14.35896 | -0.05034648
| 26.00859 | 15.61122 |  | 15.66819 | -0.05697007
| 27.01002 | 16.91383 |  | 16.98347 | -0.06963701
| 27.96137 | 18.21643 |  | 18.23924 | -0.02280888
| 29.01288 | 19.61924 |  | 19.63509 | -0.01584809
| 30.01431 | 20.92184 |  | 20.9729 | -0.05105858
| 31.01574 | 22.32464 |  | 22.3197 | 0.004945953
| 31.9671 | 23.62725 |  | 23.60814 | 0.0191088
| 33.0186 | 25.03006 |  | 25.04319 | -0.01313037
| 34.02003 | 26.43287 |  | 26.42135 | 0.01151455
| 35.02146 | 27.83567 |  | 27.81145 | 0.02422339
| 36.02289 | 29.23848 |  | 29.2142 | 0.02427994
| 37.02432 | 30.64128 |  | 30.63034 | 0.01093887
| 38.02575 | 32.14429 |  | 32.06063 | 0.08365933
| 39.02719 | 33.5471 |  | 33.50578 | 0.04131197
| 40.02861 | 34.9499 |  | 34.96654 | -0.01663731
| 41.03005 | 36.4529 |  | 36.44363 | 0.009269502
| 41.9814 | 37.85571 |  | 37.86268 | -0.006962571 | 25 | 14 |  | 26 | 10
| 43.0329 | 39.45892 |  | 39.44979 | 0.009128666 | 30 | 21 |  | 30 | 15
| 43.98426 | 40.96192 |  | 40.90333 | 0.05858717 | 35 | 28 |  | 35 | 22
| 45.03576 | 42.56513 |  | 42.53013 | 0.03500445 | 40 | 35 |  | 40 | 29
| 46.0372 | 44.06814 |  | 44.09996 | -0.03182403 | 45 | 42 |  | 45 | 36
| 46.98855 | 45.57114 |  | 45.61051 | -0.03936505 | 50 | 50.5 |  | 50 | 44
| 48.04006 | 47.27455 |  | 47.30262 | -0.02806873
| 49.04149 | 48.87776 |  | 48.93692 | -0.05916422 |  |  | 9.979
| 50.04291 | 50.48096 |  | 50.59418 | -0.1132168 | 14.1885 |  | 15.141
| 51.04435 | 52.28457 |  | 52.27514 | 0.009433925 | 20.879 |  | 21.8725
| 52.04578 | 53.98798 |  | 53.98053 | 0.007445021 | 27.8395 |  | 28.914
| 53.04721 | 55.69138 |  | 55.71109 | -0.01970736 | 35.07 |  | 36.2655
| 53.99857 | 57.49499 |  | 57.3791 | 0.1158926 | 42.5705 |  | 43.927
| R | fck (-90 graus) |  | func cubica | erro
| 27.01001 | 11.25721 |  | 11.15576 | 0.1014501
| 27.97139 | 12.45961 |  | 12.44525 | 0.0143584
| 28.99285 | 13.78224 |  | 13.81121 | -0.0289622
| 30.01431 | 15.1049 |  | 15.17463 | -0.06972823
| 31.03577 | 16.54778 |  | 16.53727 | 0.01051013
| 31.99714 | 17.75019 |  | 17.82061 | -0.07041512
| 33.0186 | 19.19307 |  | 19.18675 | 0.006323786
| 33.97997 | 20.39547 |  | 20.4765 | -0.08102604
| 34.94135 | 21.71813 |  | 21.77161 | -0.05348623
| 35.9628 | 23.16101 |  | 23.15516 | 0.005852496
| 36.92417 | 24.48366 |  | 24.46593 | 0.01773013
| 37.88555 | 25.80629 |  | 25.78654 | 0.01975049
| 39.08727 | 27.48966 |  | 27.45337 | 0.03629607
| 39.92846 | 28.69207 |  | 28.63218 | 0.05989157
| 41.0701 | 30.2552 |  | 30.24985 | 0.005348247
| 42.03147 | 31.69809 |  | 31.62967 | 0.06841877
| 43.05293 | 33.14097 |  | 33.11506 | 0.02590308
| 44.0143 | 34.58386 |  | 34.53282 | 0.05103244
| 44.97568 | 36.02675 |  | 35.97123 | 0.05552017
| 46.05722 | 37.58987 |  | 37.61593 | -0.02606222
| 47.01859 | 39.15299 |  | 39.10306 | 0.04993266
| 47.97997 | 40.59588 |  | 40.61541 | -0.01952659
| 49.00143 | 42.159 |  | 42.25155 | -0.09254983
| 50.02289 | 43.84238 |  | 43.91958 | -0.07720547
| 50.98426 | 45.4055 |  | 45.52018 | -0.1146828
| 52.00572 | 47.20911 |  | 47.25511 | -0.04600428
| 52.907 | 48.77223 |  | 48.81664 | -0.04440848
| 54.04864 | 50.93656 |  | 50.83788 | 0.09868519
| 54.58941 | 51.89849 |  | 51.81284 | 0.08564534
| R | fck (+90 graus) |  | func cubica | erro
| 19.97997 | 12.21913
| 20.94135 | 13.42153
| 22.02289 | 14.74418
| 23.04435 | 16.06682
| 24.00572 | 17.26923
| 24.96709 | 18.35139
| 25.98855 | 19.79427
| 27.01001 | 20.99667
| 28.03148 | 22.31933
| 28.99285 | 23.52174
| 30.01431 | 24.96462
| 30.97568 | 26.16702
| 31.99714 | 27.6099
| 33.0186 | 28.93255
| 34.04006 | 30.37544
| 34.94135 | 31.57784
| 35.9628 | 33.02073
| 36.98426 | 34.46362
| 38.00572 | 35.9065
| 38.96709 | 37.22915
| 39.98855 | 38.79228
| 40.94993 | 40.23516
| 42.03147 | 41.79829
| 43.05293 | 43.36141
| 43.95422 | 44.8043
| 44.97568 | 46.36742
| 45.99713 | 48.05079
| 46.95851 | 49.73416
| 48.04005 | 51.53777
| 49.06151 | 53.34137
| 50.02289 | 55.14498
| 50.62375 | 56.34739

## compPauloBArroso
[30 empty] | aE | 1
[29 empty] | y = -1.343249E-10x6 + 3.420646E-08x5 - 3.490515E-06x4 + 1.792832E-04x3 - 4.704508E-03x2 + 5.401466E-02x + 4.752819E-01 |  |  |  |  | 19574.97 | 726.3302 | 26.95051 | 1
Área de Ensaio | Índices Esclerométricos | [15 empty] | 1ª avaliação |  |  | 2ª avaliação |  |  | Produndidade de carbonatação (mm) | Área de Ensaio | Direção/ Sentido do Golpe (graus) | Índice escleromé-trico R | Correção em R devido à calibração (coef. k) | Resistência à compressão (descons. carbonatação) fck(MPa) | Redução em fck devido a carbona-tação | Resist à compr. corrigida fck(MPa) | Módulo de elasticdade (Gpa) NBR6118 |  |  | 19574.97 | 726.3302 | 26.95051 | 1
| 1 | 2 | 3 | 4 | 5 | 6 | 7 | 8 | 9 | 10 | 11 | 12 | 13 | 14 | 15 | 16 | Média inicial | Limite inferior (0,9*média) | Limite superior (1,1*média) | Média Final | Limite inferior (0,9*média) | Limite superior (1,1*média) | [9 empty] | coeficientes |  |  | Impacto | Índice esclerométrico de cada impacto
ES-01 (túnel de descarga-PT05) | 30 | 32 | 32 | 33 | 34 | 34 | 35 | 36 | 36 | 36 | 36 | 36 | 36 | 37 | 37 | 37 | 34.8125 | 31.33125 | 38.29375 | 35.13333 | 31.62 | 38.64667 | 49 | ES-01 (túnel de descarga-PT05) | 0 | 35.13333 | 34.40228 | 26.95051 | 0.681 | 18.3533 | 23.99082 | -1.343249e-10 | a6 | 26.95051 | 1 | 81
ES-02 (túnel de descarga-PT03) | 30 | 30 | 30 | 30 | 30 | 30 | 31 | 31 | 31 | 31 | 32 | 32 | 32 | 32 | 32 | 32 | 31 | 27.9 | 34.1 | 31 | 27.9 | 34.1 | 59.3 | ES-02 (túnel de descarga-PT03) | 0 | 31 | 30.35496 | 21.42999 | 0.681 | 14.59382 | 21.39304 | 3.420646e-08 | a5 | 21.42999 | 2 | 81
ES-03 (túnel de descarga-PT06) | 27 | 30 | 31 | 31 | 31 | 31 | 32 | 32 | 32 | 33 | 33 | 34 | 34 | 37 | 39 | 39 | 32.875 | 29.5875 | 36.1625 | 32 | 28.8 | 35.2 | 64.3 | ES-03 (túnel de descarga-PT06) | 0 | 32 | 31.33415 | 22.74992 | 0.681 | 15.4927 | 22.04203 | -3.490515e-06 | a4 | 22.74992 | 3 | 81
ES-04 (estaca 71-N) | 33 | 33 | 34 | 34 | 36 | 36 | 37 | 37 | 37 | 37 | 38 | 38 | 39 | 39 | 40 | 48 | 37.25 | 33.525 | 40.975 | 37.07692 | 33.36923 | 40.78462 | 49.5 | ES-04 (estaca 71-N) | 0 | 37.07692 | 36.30543 | 29.61235 | 0.681 | 20.16601 | 25.14769 | 0.0001792832 | a3 | 29.61235 | 4 | 82
ES-05 (estaca 71-O) | 31 | 34 | 34 | 35 | 35 | 36 | 36 | 36 | 36 | 38 | 38 | 38 | 38 | 39 | 44 | 48 | 37.25 | 33.525 | 40.975 | 36.38462 | 32.74615 | 40.02308 | 50.5 | ES-05 (estaca 71-O) | 0 | 36.38462 | 35.62753 | 28.65883 | 0.681 | 19.51667 | 24.7395 | -0.004704508 | a2 | 28.65883 | 5 | 82
ES-06 (estaca 71-S) | 35 | 35 | 36 | 36 | 37 | 38 | 38 | 38 | 41 | 41 | 42 | 42 | 44 | 45 | 53 | 58 | 41.1875 | 37.06875 | 45.30625 | 41 | 36.9 | 45.1 | 55 | ES-06 (estaca 71-S) | 0 | 41 | 40.14688 | 35.14011 | 0.681 | 23.93041 | 27.39448 | 0.05401466 | a1 | 35.14011 | 6 | 82
ES-07 (estaca 71-L) | 31 | 35 | 36 | 36 | 37 | 37 | 38 | 38 | 38 | 39 | 39 | 40 | 41 | 41 | 45 | 46 | 38.5625 | 34.70625 | 42.41875 | 38.07692 | 34.26923 | 41.88462 | 57 | ES-07 (estaca 71-L) | 0 | 38.07692 | 37.28462 | 31.00073 | 0.681 | 21.1115 | 25.73046 | 0.4752819 | a0 | 31.00073 | 7 | 82
ES-08 (estaca 60-N) | 26 | 27 | 28 | 29 | 30 | 30 | 32 | 32 | 32 | 33 | 33 | 34 | 35 | 36 | 36 | 37 | 31.875 | 28.6875 | 35.0625 | 32 | 28.8 | 35.2 | 70 | ES-08 (estaca 60-N) | 0 | 32 | 31.33415 | 22.74992 | 0.681 | 15.4927 | 22.04203 |  |  | 22.74992 | 8 | 82
ES-09 (estaca 60-O) | 29 | 30 | 30 | 30 | 30 | 31 | 31 | 32 | 32 | 32 | 33 | 34 | 35 | 35 | 36 | 36 | 32.25 | 29.025 | 35.475 | 31.92308 | 28.73077 | 35.11538 | 62 | ES-09 (estaca 60-O) | 0 | 31.92308 | 31.25883 | 22.64806 | 0.681 | 15.42333 | 21.99263 |  |  | 22.64806 | 9 | 82
ES-10 (estaca 60-S) | 30 | 30 | 31 | 32 | 32 | 32 | 33 | 33 | 33 | 34 | 34 | 35 | 35 | 35 | 37 | 38 | 33.375 | 30.0375 | 36.7125 | 33.25 | 29.925 | 36.575 | 6 | ES-10 (estaca 60-S) | 0 | 33.25 | 32.55814 | 24.41331 | 0.681 | 16.62546 | 22.83363 |  |  | 24.41331 | 10 | 82
ES-11 (estaca 60-L) | 30 | 30 | 31 | 32 | 32 | 32 | 33 | 33 | 33 | 33 | 34 | 34 | 34 | 34 | 37 | 39 | 33.1875 | 29.86875 | 36.50625 | 32.5 | 29.25 | 35.75 | 6 | ES-11 (estaca 60-L) | 0 | 32.5 | 31.82375 | 23.41342 | 0.681 | 15.94454 | 22.36114 |  |  | 23.41342 | somatório | 817
ES-12 (estaca 44-N) | 28 | 30 | 30 | 30 | 30 | 32 | 32 | 32 | 32 | 32 | 32 | 33 | 33 | 37 | 39 | 40 | 32.625 | 29.3625 | 35.8875 | 31.5 | 28.35 | 34.65 | 64.8 | ES-12 (estaca 44-N) | 0 | 31.5 | 30.84455 | 22.08881 | 0.681 | 15.04248 | 21.71939 |  |  | 22.08881 | número de impactos | 10
ES-13 (estaca 44-O) | 25 | 29 | 30 | 32 | 32 | 32 | 32 | 32 | 32 | 32 | 32 | 33 | 34 | 34 | 35 | 38 | 32.125 | 28.9125 | 35.3375 | 32.21429 | 28.99286 | 35.43571 | 6 | ES-13 (estaca 44-O) | 0 | 32.21429 | 31.54398 | 23.03398 | 0.681 | 15.68614 | 22.17921 |  |  | 23.03398 | Índice esclerométrico nominal | 80
ES-14 (estaca 44-S) | 29 | 30 | 30 | 30 | 31 | 31 | 32 | 32 | 33 | 33 | 34 | 34 | 35 | 35 | 38 | 47 | 33.375 | 30.0375 | 36.7125 | 33 | 29.7 | 36.3 | 6 | ES-14 (estaca 44-S) | 0 | 33 | 32.31334 | 24.07938 | 0.681 | 16.39805 | 22.67693 |  |  | 24.07938
ES-15 (estaca 44-L) | 26 | 29 | 29 | 29 | 29 | 29 | 30 | 30 | 30 | 30 | 30 | 31 | 32 | 33 | 34 | 36 | 30.4375 | 27.39375 | 33.48125 | 30.07692 | 27.06923 | 33.08462 | 6 | ES-15 (estaca 44-L) | 0 | 30.07692 | 29.45109 | 20.21943 | 0.681 | 13.76943 | 20.78003 |  |  | 20.21943 | coeficiente de correção k | 0.9791922
ES-16b (estaca 24-N) | 20 | 30 | 31 | 31 | 31 | 32 | 32 | 32 | 32 | 32 | 32 | 32 | 34 | 34 | 36 | 38 | 31.8125 | 28.63125 | 34.99375 | 31.92308 | 28.73077 | 35.11538 | 65.8 | ES-16b (estaca 24-N) | 0 | 31.92308 | 31.25883 | 22.64806 | 0.681 | 15.42333 | 21.99263 |  |  | 22.64806
ES-17b (estaca 24-S) | 32 | 32 | 33 | 33 | 33 | 34 | 34 | 34 | 34 | 34 | 35 | 35 | 36 | 36 | 40 | 42 | 34.8125 | 31.33125 | 38.29375 | 33.92857 | 30.53571 | 37.32143 | 6 | ES-17b (estaca 24-S) | 0 | 33.92857 | 33.22259 | 25.32299 | 0.681 | 17.24496 | 23.25515 |  |  | 25.32299
ES-18 (estaca 24-L) | 30 | 32 | 32 | 32 | 32 | 33 | 33 | 34 | 34 | 34 | 34 | 36 | 36 | 37 | 37 | 41 | 34.1875 | 30.76875 | 37.60625 | 34 | 30.6 | 37.4 | 6 | ES-18 (estaca 24-L) | 0 | 34 | 33.29253 | 25.41903 | 0.681 | 17.31036 | 23.2992 |  |  | 25.41903
ES-19 (capitel estaca 71-N) | 30 | 31 | 32 | 32 | 33 | 34 | 34 | 34 | 35 | 35 | 36 | 36 | 36 | 36 | 36 | 40 | 34.375 | 30.9375 | 37.8125 | 34.28571 | 30.85714 | 37.71429 | 51.3 | ES-19 (capitel estaca 71-N) | 0 | 34.28571 | 33.5723 | 25.80376 | 0.681 | 17.57236 | 23.47486 |  |  | 25.80376
ES-20 (capitel estaca 71-S) | 33 | 34 | 35 | 35 | 35 | 36 | 36 | 36 | 36 | 36 | 37 | 38 | 38 | 39 | 39 | 40 | 36.4375 | 32.79375 | 40.08125 | 36.4375 | 32.79375 | 40.08125 | 6 | ES-20 (capitel estaca 71-S) | 0 | 36.4375 | 35.67931 | 28.73146 | 0.681 | 19.56612 | 24.77082 |  |  | 28.73146 | -0.00651333 | 1.40132209 | -18.52010151
ES-21 (capitel estaca 60-N) | 32 | 33 | 33 | 33 | 34 | 34 | 34 | 35 | 36 | 37 | 37 | 37 | 37 | 38 | 38 | 39 | 35.4375 | 31.89375 | 38.98125 | 35.2 | 31.68 | 38.72 | 42.8 | ES-21 (capitel estaca 60-N) | 0 | 35.2 | 34.46756 | 27.04106 | 0.681 | 18.41496 | 24.03109
ES-22 (fundo da laje-PLE 02) | 37 | 39 | 40 | 41 | 42 | 42 | 42 | 42 | 43 | 43 | 43 | 43 | 44 | 44 | 44 | 44 | 42.0625 | 37.85625 | 46.26875 | 42.4 | 38.16 | 46.64 | 52.8 | ES-22 (fundo da laje-PLE 02) | -90 | 42.4 | 41.51775 | 30.89025 | 0.681 | 21.03626 | 25.68457 | [6 empty] | Resistência à compressão (descons. carbonatação) fck(MPa) | Redução em fck devido a carbona-tação
ES-17.2 (estaca 24-S) | 32 | 32 | 33 | 33 | 33 | 34 | 34 | 34 | 34 | 34 | 35 | 35 | 36 | 36 | 40 | 42 | 34.8125 | 31.33125 | 38.29375 | 33.92857 | 30.53571 | 37.32143 | 65.8 | ES-17.2 (estaca 24-S) |  | 33.92857 |  |  | 0.4752819
ES-16.2 (estaca 24-N) | 20 | 30 | 31 | 31 | 31 | 32 | 32 | 32 | 32 | 32 | 32 | 32 | 34 | 34 | 36 | 38 | 31.8125 | 28.63125 | 34.99375 | 31.92308 | 28.73077 | 35.11538 | 6 | ES-16.2 (estaca 24-N) |  | 31.92308 |  |  | 0.4752819
ES-25 (substituir dados) | 30 | 30 | 31 | 31 | 31 | 31 | 31 | 32 | 33 | 33 | 34 | 35 | 37 | 39 | 39 | 39 | 33.5 | 30.15 | 36.85 | 32.2 | 28.98 | 35.42 | 6 | ES-25 (substituir dados) |  | 32.2 |  |  | 0.4752819
ES-26 (substituir dados) | 30 | 31 | 31 | 31 | 31 | 31 | 31 | 32 | 33 | 33 | 34 | 36 | 37 | 39 | 41 | 48 | 34.3125 | 30.88125 | 37.74375 | 32.58333 | 29.325 | 35.84167 | 6 | ES-26 (substituir dados) |  | 32.58333 |  |  | 0.4752819
ES-27 | 30 | 30 | 30 | 31 | 31 | 31 | 31 | 32 | 33 | 33 | 34 | 36 | 38 | 39 | 41 | 48 | 34.25 | 30.825 | 37.675 | 32.44444 | 29.2 | 35.68889 | 6 | ES-27 |  | 32.44444 |  |  | 0.4752819
ES-28 | 30 | 30 | 30 | 31 | 31 | 31 | 31 | 32 | 33 | 33 | 36 | 38 | 39 | 39 | 41 | 48 | 34.5625 | 31.10625 | 38.01875 | 34.4 | 30.96 | 37.84 | 6 | ES-28 |  | 34.4 |  |  | 0.4752819
ES-29 | 30 | 30 | 30 | 31 | 31 | 31 | 31 | 32 | 33 | 33 | 34 | 35 | 37 | 39 | 41 | 48 | 34.125 | 30.7125 | 37.5375 | 32.8 | 29.52 | 36.08 | 6 | ES-29 |  | 32.8 |  |  | 0.4752819
ES-30 | 29 | 30 | 30 | 31 | 31 | 31 | 31 | 32 | 33 | 33 | 34 | 35 | 37 | 39 | 41 | 48 | 34.0625 | 30.65625 | 37.46875 | 32.8 | 29.52 | 36.08 | 6 | ES-30 |  | 32.8 |  |  | 0.4752819
ES-31 | 30 | 30 | 31 | 31 | 31 | 31 | 31 | 32 | 33 | 33 | 34 | 35 | 37 | 39 | 41 | 48 | 34.1875 | 30.76875 | 37.60625 | 32.63636 | 29.37273 | 35.9 | 6 | ES-31 |  | 32.63636 |  |  | 0.4752819
ES-32 | 30 | 31 | 31 | 31 | 31 | 31 | 31 | 32 | 33 | 33 | 34 | 36 | 37 | 39 | 41 | 48 | 34.3125 | 30.88125 | 37.74375 | 32.58333 | 29.325 | 35.84167 | 6 | ES-32 |  | 32.58333 |  |  | 0.4752819
ES-33 | 30 | 30 | 36 | 31 | 31 | 31 | 31 | 32 | 33 | 33 | 34 | 39 | 34 | 39 | 41 | 48 | 34.5625 | 31.10625 | 38.01875 | 33.66667 | 30.3 | 37.03333 | 6 | ES-33 |  | 33.66667 |  |  | 0.4752819
ES-34 | 20 | 21 | 22 | 31 | 31 | 31 | 31 | 32 | 33 | 33 | 36 | 38 | 39 | 39 | 41 | 48 | 32.875 | 29.5875 | 36.1625 | 32.25 | 29.025 | 35.475 | 6 | ES-34 |  | 32.25 |  |  | 0.4752819
ES-35 | 30 | 30 | 30 | 31 | 31 | 31 | 31 | 32 | 33 | 33 | 34 | 35 | 37 | 39 | 41 | 48 | 34.125 | 30.7125 | 37.5375 | 32.8 | 29.52 | 36.08 | 6 | ES-35 |  | 32.8 |  |  | 0.4752819
ES-36 | 29 | 30 | 30 | 31 | 31 | 31 | 31 | 32 | 33 | 33 | 34 | 35 | 37 | 39 | 41 | 48 | 34.0625 | 30.65625 | 37.46875 | 32.8 | 29.52 | 36.08 | 6 | ES-36 |  | 32.8 |  |  | 0.4752819
ES-37 | 30 | 30 | 31 | 31 | 31 | 31 | 31 | 32 | 33 | 33 | 34 | 35 | 37 | 39 | 41 | 48 | 34.1875 | 30.76875 | 37.60625 | 32.63636 | 29.37273 | 35.9 | 6 | ES-37 |  | 32.63636 |  |  | 0.4752819
ES-38 | 37 | 37 | 38 | 41 | 42 | 42 | 42 | 42 | 42 | 43 | 43 | 43 | 43 | 43 | 46 | 48 | 42 | 37.8 | 46.2 | 42.30769 | 38.07692 | 46.53846 | 6 | ES-38 |  | 42.30769 |  |  | 0.4752819
[24 empty] | Valores médios |  | 34.33232 | 33.61793 | 25.63843 | 0.681 | 17.45977 | 23.34233 | [6 empty] | 10 | 0.6926420711
|  | Limite inferior da 1ª avaliação | [21 empty] | mediana |  | 33.58929 | 32.89037 | 24.86815 | 0.681 | 16.93521 | 23.04439 | [6 empty] | 15 | 0.6798065
|  | Limite superior da 1ª avaliação | [21 empty] | desvio padrão da amostra |  | 3.176755 | 3.110654 | 3.747232 | 4.545398e-16 | 2.551865 | 1.673665 | [6 empty] | 20 | 0.6504189784
|  | Limite inferior da 2ª avaliação | [21 empty] | coeficiente de variação |  | 0.09252959 | 0.09252959 | 0.1461569 | 6.674593e-16 | 0.1461569 | 0.07170087 | [6 empty] | 25 | 0.6244018
|  | Limite superior da 2ª avaliação | [35 empty] | 30 | 0.6082878759
[38 empty] | 35 | 0.6012484
[24 empty] | limite inferior faixa |  | limite superior faixa | redução em R | [10 empty] | 40 | 0.5996086136
[24 empty] | 23 |  | 28 | 67% | [10 empty] | 45 | 0.5998529
[24 empty] | 28 |  | 34 | 63% | [10 empty] | 50 | 0.6001183375
[24 empty] | 34 |  | 50 | 60% | [10 empty] | 55 | 0.6001776
[38 empty] | 60 | 0.5999102616

## SonRab
Pontos ensaiados com extração de testemunhos | Índice esclerométrico do ponto mais próximo | Velocidade de propagação de onda (km/s) | Resistência à compressão do concreto |  |  |  |  | n | 16 | m | 8 | n | 6 | m | 3
|  |  | fci,ext (MPa) | Paulo Barroso | fci,ext (MPa) | Dimensões |  | Dyntech e Paulo Barroso |  |  |  | Paulo Barroso
CP01 (Túnel de descarga) | 34.44444 | 3.17 | 11.79 | Tunel | 7.9 | 93,5x186 |  | 11.79 |  | 7.9 |  | 7.9
CP02 (Túnel de descarga) | 30.39216 | 3.333 | 11.69 | Tunel | 11.24 | 90x200 |  | 11.69 |  | 8.35 |  | 11.24
CP03 (Túnel de descarga) | 31.37255 | 3.472 | 16.65 | E72 | 13.8 | 93,5x185 |  | 16.65 |  | 11.24 |  | 13.8
CP04 (E71) | 38.07692 | 3.344 | 18.6 | E72 | 16.5 | 93,5x127 |  | 18.6 |  | 11.69 |  | 16.5
CP05 (E60) | 32 | 2.345 | 8.35 | Laje | 19.1 | 93,5x186 |  | 8.35 |  | 11.79 |  | 17.3
CP06-01 (E44) | 30.88235 | 3.273 | 12.55 | Laje | 17.3 | 93,5x185 |  | 12.55 |  | 12.55 |  | 17.5
CP06-02 (E44) | 32.35294 | 2.67 | 13.35 | Laje | 17.5 | 93,5x102 |  | 13.35 |  | 13.35 |  | 19.1 | número impar de dados, exclui o maior valor
CP07 (E24) | 33.33333 | 3.367 | 17.88 | Cost | 17.33 | 90x200 |  | 17.88 |  | 13.8
CP08 (Bloco de fundação) | 41.75555 | 3.766 | 31.37 | Cost | 10.74 | 90x157 |  | 31.37 |  | 16.5 |  | Fck | 5.34 | MPa
CP09 (Bloco de fundação) | 41.86047 | 3.876 | 30.31 |  |  |  |  | 30.31 |  | 16.65
Média | 34.64707 | 3.2616 | 17.25 |  |  |  |  | 7.9 |  | 17.3
[8 empty] | 11.24 |  | 17.5
[8 empty] | 13.8 |  | 17.88
|  |  |  | Área do Ensaio | Índice R final | Resistência à compressão, estimada com esclerometria (MPa) | Resistência à compressão, estimada com método SonReb (MPa) | 16.5 |  | 18.6
|  |  |  | Estaca 71-N | 36.34992 | 18.07298 |  | 19.1 |  | 19.1
|  |  |  | Estaca 71-O | 35.67119 | 17.56049 |  | 17.3 |  | 30.31
|  |  |  | Estaca 71-S | 40.19608 | 21.16608 |  | 17.5 |  | 31.37 | número impar de dados, exclui o maior valor
|  |  |  | Estaca 60-O | 31.29713 | 14.42127
|  |  |  | Estaca 60-S | 32.59804 | 15.33482
|  |  |  | Estaca 60-L | 31.86275 | 14.81758 |  | Fck |  | 8.162857 | MPa
|  |  |  | Estaca 44-O | 31.58263 | 14.62121
|  |  |  | Estaca 44-L | 29.48718 | 13.15039
|  |  |  | Estaca 24-N | 31.25883 | 14.39445
|  |  |  | Estaca 24-S | 33.22259 | 15.77733
|  |  |  | Capitel estaca 71-N | 33.5723 | 16.02681
|  |  |  | Capitel estaca 71-S | 35.67931 | 17.56657
|  |  |  | Capitel estaca 60-N | 34.46756 | 16.67256
|  |  |  | Fundo da laje-PLE01 | 45.34413 | 21.93009
|  |  |  | Fundo da laje-PLE02 | 41.51775 | 18.7337
|  |  |  | Fundo da laje-PLE03 | 43.08446 | 19.99603
|  |  |  | Fundo da laje-PLE04 | 46.65151 | 23.11022
|  |  |  | Valor médio | 36.10843 | 17.25603
|  |  |  | Desvio padrão | 5.305157 | 2.91175
|  |  |  | Coeficiente de variação | 0.1469229 | 0.1687381

## compfckPauloBarroso
Conjunto A |  | Conjunto B |  | Conjunto C
Testemunhos | Resistência à compressão do concreto fci,ext (MPa) | Testemunhos | Resistência à compressão do concreto fci,ext (MPa) | Testemunhos | Resistência à compressão do concreto fci,ext (MPa)
CP05 (E60) | 8.35 | T1-P. Tunel | 7.9 | T1-P. Tunel | 7.9
CP02 (Túnel de descarga) | 11.69 | P. Tunel-CP-02 | 11.24 | CP05 (E60) | 8.35
CP01 (Túnel de descarga) | 11.79 | T1-EP72 | 13.8 | P. Tunel-CP-02 | 11.24
CP06-01 (E44) | 12.55 | T2-EP72 | 16.5 | CP02 (Túnel de descarga) | 11.69
CP06-02 (E44) | 13.35 | T2-L-P27/28 | 17.3 | CP01 (Túnel de descarga) | 11.79
CP03 (Túnel de descarga) | 16.65 | T4-L-P15-16 | 17.5 | CP06-01 (E44) | 12.55
CP07 (E24) | 17.88 | T3-L-P15/16 | 19.1 | CP06-02 (E44) | 13.35
CP04 (E71) | 18.6 |  |  | T1-EP72 | 13.8
CP09 (Bloco de fundação) | 30.31 |  |  | T2-EP72 | 16.5
CP08 (Bloco de fundação) | 31.37 |  |  | CP03 (Túnel de descarga) | 16.65
|  |  |  | T2-L-P27/28 | 17.3
|  |  |  | T4-L-P15-16 | 17.5
|  |  |  | CP07 (E24) | 17.88
|  |  |  | CP04 (E71) | 18.6
|  |  |  | T3-L-P15/16 | 19.1
|  |  |  | CP09 (Bloco de fundação) | 30.31
|  |  |  | CP08 (Bloco de fundação) | 31.37